## Materialdatenbank
Materialien | Zugfestigkeit [MPa] | Zugmodul [GPa] | Druckfestigkeit [MPa] | Biegefestigkeit [MPa] | Schmelztemperatur [°C] | Glasübergangstemperatur [°C] | Fasergehalt nach Volumen [%] | Dichte [g/cm^3] | Harzdichte [g/cm^3] | Faserdichte [g/cm^3] | Nominale Laminatdichte [g/cm^3]
CF-PA6 (Kohlenstofffaser Organoblech mit einer thermoplastischen Matrix) | 1800 | 115 |  |  | 220 | 58 | 45 | 1.42
GF-PA6 (Glasfaser Organoblech mit einer thermoplastischen Matrix) | 1050 | 46 |  |  | 220 | 58 | 45 | 1.79
CF-PA6 LFT (langkohlenstofffaserverstärkter Thermoplast, getrocknet) | 295 | 30.9 |  |  | 220 | 58 |  | 1.32
CF-PA6 LFT (langkohlenstofffaserverstärkter Thermoplast, bedingt) | 220 | 22.5 |  |  | 220 | 58 |  | 1.32
GF-PA6 LFT (langglasfaserverstärkter Thermoplast) |  |  |  |  | 220 | 58 |  | 1.36
CF-PA6 UD-Band (unidirektional) | 1800 | 115 |  |  | 220 | 58 | 45 | 1.42
Kohlenstofffaserpolyamide 6 Organoblech | 1800 | 115 |  |  | 220 | 58
GF-PA6 UD-Band (unidirektional) | 1050 | 46 |  |  | 220 | 58 | 45 | 1.79
HexPly M18 | 81.1 | 3.5 | 373 | 140 |  | 198 |  |  | 1.16
HexPly M18/1 42% G947 UD (trocken, RT) | 66 | 4.2 |  |  |  | 196 | 55 | 1.528 | 1.22 | 1.78
HexPly M18/1 43% G939 Fabric (trocken, RT) | 66 | 4.2 |  |  |  | 196 | 55 | 1.528 | 1.22 | 1.78
HexPly 916 | 50 | 4.17 | 151.7 | 92 |  | 146 |  | 1.3 | 1.3
HexPly 924 | 65 | 3.8 | 175 | 120 |  | 190 |  | 1.3 | 1.3
HexPly 1454 | 65 | 3.06 |  |  |  | 110 |  | 1.26 | 1.26
HexPly 108 | 59 | 3.54 |  | 94 |  | 190 |  | 1.26 | 1.26
HexPly 6376 | 105 | 3.6 |  | 144 |  |  |  | 1.31 | 1.31
HexPly M12 45% 46280 (trocken, Raumtemperatur) | 64 | 5.1 |  |  |  |  | 50 | 1.495 | 1.24 | 1.75
HexPly M12 37% 7781 (trocken, Raumtemperatur) | 64 | 5.1 |  |  |  |  | 50 | 1.92 | 1.24 | 2.6
HexPly M12 TVR380/26% (trocken, Raumtemperatur) | 64 | 5.1 |  |  |  |  | 60 | 2.032 | 1.24 | 2.56
HexPly M42 52%/G1177 (Glass/Carbon) (trocken, Raumtemperatur) | 77 | 4 |  |  |  | 193 | 42 | 1.6128 | 1.26 | 2.1
HexPly M42 63%/120 (E-Glass) (trocken, Raumtemperatur) | 77 | 4 |  |  |  | 193 | 35 | 1.729 | 1.26 | 2.6
HexPly M42 50%/G939 (HS Carbon) (trocken, Raumtemperatur) | 77 | 4 |  |  |  | 193 | 55 | 1.546 | 1.26 | 1.78
HexPly M42 54%/G1088 (Glass/Carbon) (trocken, Raumtemperatur) | 77 | 4 |  |  |  | 193 | 53 | 1.7847 | 1.26 | 2.25
HexPly M35-4/38%/UD150/CHS/460 (RT) | 2000 | 142 | 1550 | 1700 |  |  | 53.4 | 1.57 |  |  | 1.57
HexPly M35-4/38%/193P/CHS-12K (RT) | 980 | 65 | 830 | 1030 |  |  | 53.7 | 1.56 |  |  | 1.56
HexPly M35-4/38%/245T2/CHS-3K (RT) | 950 | 67 | 900 | 990 |  |  | 54 | 1.55 |  |  | 1.55
HexPly M35-4/42%/385T2/CHS-12K (RT) | 880 | 62 | 830 | 850 |  |  | 53.7 | 1.54 |  |  | 1.54
HexPly M49/42%/200T2X2/CHS-3K | 1050 | 68 | 730 | 1000 |  |  | 47.8 | 1.47 |  |  | 1.47
HexPly M49/42%/245T2/AS4-3K | 960 | 66 | 760 | 960 |  |  | 47.6 | 1.47 |  |  | 1.47
HexPlyM49/42%/370T2/CHS-12K | 1000 | 66 | 650 | 800 |  |  | 47.5 | 1.47 |  |  | 1.47
HexPly M49/39%/600T2X2/CHS-12K | 840 | 63 | 500 | 780 |  |  | 50.6 | 1.47 |  |  | 1.47
HexPly M49/32%/600S8/GE-300 | 550 | 20 | 460 | 660 |  |  | 49.5 | 1.2 |  |  | 1.2
HexPly M47/38%/UD150/T700 | 2750 | 140 | 1450 | 1580 |  |  | 52.9 | 1.54 |  |  | 1.54
HexPly M47/47%/200T2x2/AS4-3K | 930 | 69 | 830 | 950 |  |  | 44 | 1.47 |  |  | 1.47
HexPly M47/42%/370T2/CHS-12K | 1100 | 66 | 800 | 900 |  |  | 49 | 1.51 |  |  | 1.51
HexPly M47/42%/375S5/AS4-6K | 790 | 64 | 710 | 850 |  |  | 49 | 1.5 |  |  | 1.5
HexPly M47/38%/660T2x2/T700-12K | 900 | 61 | 530 | 810 |  |  | 52.9 | 1.54 |  |  | 1.54
HexPly M56/40% /280H5/AS4-3K | 897 | 68.2 | 852 |  |  | 193 | 50.5 | 1.5029 | 1.21 | 1.79 | 1.5
HexPly M56/40%/285T2/AS4C-6K | 787 | 67 | 807 |  |  | 194 | 50.3 | 1.50174 | 1.21 | 1.79 | 1.5
HexPly M56/40%/193PW/AS4-3K | 924 | 65.9 | 848 |  |  | 219 | 50.1 | 1.50058 | 1.21 | 1.79 | 1.5
HexPly M56/35%/UD268/IM7-12K | 2730 | 182 | 1550 |  |  | 204 | 58.8 | 1.54516 | 1.21 | 1.78 | 1.53
HexPly M56/35%/UD134/ AS7-12K | 2330 | 141 | 1308 |  |  | 197 | 56.2 | 1.53596 | 1.21 | 1.79 | 1.53
HexPly M56/37%/7781 | 470 | 25 |  |  |  | 211 | 44.6 | 1.80318 | 1.21 | 2.54 | 1.81
HexPly M74 (trocken, RT) | 83 | 4.1 |  | 69 |  | 194 |  |  | 1.3
TC890 (trocken, RT) | 765 | 70.3 | 644 | 673 | 454 |  |  |  | 1.33
TC890 (trocken, bei 288°C) | 815 | 84.1 | 456 | 573 | 454 |  |  |  | 1.33
TenCate Cetex TC1200 PEEK AS-4 | [6 empty] | 59
TenCate Cetex TC1200 PEEK IM-7 | [6 empty] | 59
TenCate Cetex TC1200 S2 Glass Unitape | [6 empty] | 56
HexTow IM8 (12K) | 6067 | 310 | [5 empty] | 1.78 |  | 1.78
HexTow IM2A (12K) | 5309 | 276 | [5 empty] | 1.78 |  | 1.78
HexTow IMA (12K) | 6067 | 297 | [5 empty] | 1.79 |  | 1.79
HexTow IM7 (6K) | 5516 | 276 | [5 empty] | 1.78 |  | 1.78
HexTow IM7 (12K) | 5654 | 276 | [5 empty] | 1.78 |  | 1.78
HexTow IM5 (12k) | 5343 | 276 | [5 empty] | 1.79 |  | 1.79
HexTow HM63 (12K) | 4344 | 441 | [5 empty] | 1.83 |  | 1.83
HexTow AS7 (12K) | 4410 | 248 | [5 empty] | 1.79 |  | 1.79
HexTow IM6 (12K) | 5723 | 279 | [5 empty] | 1.76 |  | 1.76
HexTow AS4 (3K) | 4619 | 231 | [5 empty] | 1.79 |  | 1.79
HexTow AS4 (6K) | 4413 | 231 | [5 empty] | 1.79 |  | 1.79
HexTow AS4 (12K) | 4413 | 231 | [5 empty] | 1.79 |  | 1.79
HexTow IM9 (12K) | 6136 | 304 | [5 empty] | 1.8 |  | 1.8
HexTow IM10 (12K) | 6964 | 310 | [5 empty] | 1.79 |  | 1.79
TenCate Cetex TC910 Nylon 6 Glasfaser UD-Band | [7 empty] | 1.73
TenCate Cetex TC910 Nylon 6 Kohlenstofffaser UD-Band | [7 empty] | 1.45
TenCate Cetex TC920 Glasfaser PC/ABS UD-Band |  |  |  |  | 220 | 70 |  | 1.73
TenCate Cetex TC920 Kohlenstofffaser PC/ABS UD-Band |  |  |  |  | 220 | 70 |  | 1.46
TenCate Cetex TC930 Glasfaser HDPE UD-Band | 32 | 1.25 | [5 empty] | 1.55
TenCate Cetex TC940 Glasfaser PET Unitape | 79 | 0.7 |  |  | 254 |  |  | 1.89
TenCate Cetex TC940 Kohlenstofffaser PET Unitape | 79 | 0.7 |  |  | 254 |  |  | 1.53
TenCate Cetex TC960 Glasfaser PP Unitape | 32 | 0.9 |  |  | 160 |  |  | 1.49
TenCate Cetex TC1100 PPS High Strength UD-Band | 90.3 | 3.8 | 148 | 125 | 280 | 90 | 59 | 1.6
TenCate Cetex TC1100 PPS Intermediate Modulus UD-Band | 90.3 | 3.8 | 148 | 125 | 280 | 90 | 59 | 1.6
TenCate Cetex TC1100 mit E-Glass 7781 |  |  |  |  | 280 | 90 | 47.5 | 1.92
TenCate Cetex TC1101 mit Kohlenstoff 3K | [6 empty] | 50 | 1.55
TenCate Cetex TC1200 S2 Glass Unitape | [6 empty] | 56
TenCate Cetex TC1220 PEEK UD-Tape |  |  |  |  | 343 | 143 | 59
TenCate Cetex TC1320 PEKK ON AS4D Unitape |  |  |  |  | 337 | 159
VICTREX PEEK 90CA30, RT | 275 | 28 | 300 | 380 | 343 | 143 | 30 | 1.4
VICTREX PEEK 90CA30, 125°C | 180 |  | 200 | 275 | 343 | 143 | 30 | 1.4
VICTREX PEEK 90HMF20, RT | 290 | 22 | 270 | 400 | 343 | 143 | 20 | 1.37
VICTREX PEEK 90HMF20, 125°C | 190 |  | 200 | 290 | 343 | 143 | 20 | 1.37
VICTREX PEEK 90HMF40, RT | 330 | 43 | 310 | 475 | 343 | 143 | 40 | 1.45
VICTREX PEEK 90HMF40, 125°C | 220 |  | 250 | 350 | 343 | 143 | 40 | 1.45
VICTREX PEEK 150CA30, RT | 270 | 28 | 300 | 380 | 343 | 143 | 30 | 1.4
VICTREX PEEK 150CA30, 125°C | 170 |  | 200 | 275 | 343 | 143 | 30 | 1.4
VICTREX PEEK 450CA20, RT | 230 | 19.5 |  | 340 | 343 | 143 | 20 | 1.37
VICTREX PEEK 450CA30, RT | 265 | 1.7 | 320 | 380 | 343 | 143 | 30 | 1.4
VICTREX PEEK 450CA30, 125°C | 160 |  | 200 | 275 | 343 | 143 | 30 | 1.4
VICTREX PEEK 450CA40, RT | 285 | 35 | 360 | 425 | 343 | 143 | 40 | 1.44
VICTREX PEEK 450CA40, 125°C | 175 |  | 230 | 290 | 343 | 143 | 40 | 1.44
VICTREX PEEK 650CA30, RT | 250 | 25 | 280 | 370 | 343 | 143 | 30 | 1.4
VICTREX PEEK 650CA30, 125°C | 150 |  | 180 | 250 | 343 | 143 | 30 | 1.4
VICTREX PEEK 150FC30, RT | 160 | 13.5 | 170 | 230 | 343 | 143 | 30 | 1.45
VICTREX PEEK 150FC30, 125°C | 100 |  | 110 | 160 | 343 | 143 | 30 | 1.45
VICTREX PEEK 150FW30, RT | 200 | 16 | 210 | 280 | 343 | 143 | 30 | 1.43
VICTREX PEEK 150FW30, 125°C | 115 |  | 155 | 170 | 343 | 143 | 30 | 1.43
VICTREX PEEK 450FE20, RT | 78 | 3.2 | 105 | 125 | 343 | 143 | 20 | 1.4
VICTREX PEEK 450FE20, 125°C |  |  | 65 | 70 | 343 | 143 | 20 | 1.4
VICTREX PEEK 450FC30, RT | 150 | 13 | 170 | 230 | 343 | 143 | 30 | 1.45
VICTREX PEEK 450FC20, 125°C | 95 |  | 110 | 160 | 343 | 143 | 30 | 1.45
VICTREX PEEK 90GL30, RT | 195 | 11.5 | 250 | 290 | 343 | 143 | 30 | 1.52
VICTREX PEEK 90GL30, 125°C | 130 |  | 160 | 210 | 343 | 143 | 30 | 1.52
VICTREX PEEK 90GL60, RT | 240 | 25 | 230 | 360 | 343 | 143 | 60 | 1.83
VICTREX PEEK 90GL60, 125°C | 150 |  | 140 |  | 343 | 143 | 60 | 1.83
VICTREX PEEK 450GL15, RT | 145 | 7.5 | 200 | 240 | 343 | 143 | 15 | 1.38
VICTREX PEEK 450GL15, 125°C | 80 |  | 130 |  | 343 | 143 | 15 | 1.38
VICTREX PEEK 450GL30, RT | 185 | 11.5 | 250 | 275 | 343 | 143 | 30 | 1.51
VICTREX PEEK 450GL30, 125°C | 115 |  | 160 | 190 | 343 | 143 | 30 | 1.51
VICTREX PEEK 650gl30, RT | 170 | 11.5 | 190 | 260 | 343 | 143 | 30 | 1.51
VICTREX PEEK 650gl30, 125°C | 95 |  | 120 | 170 | 343 | 143 | 30 | 1.51
Reinaluminium Al99,5 - EN AW-1050A | 80 | 70 |  |  | 660 |  |  | 2.7
Reintitan Grade 1 | 241 | 105 |  |  | 1668 |  |  | 4.51
Unlegierter Vergütungsstahl C45E/C45R | 775 | 210 |  |  | 1536 |  |  | 7.7
Cu-OFE M/R220 | 240 | 118 |  |  | 1083 |  |  | 8.94
Nichtoxidkeramik CeSinit, CS40 |  | 320 | 3000 | 850 |  |  |  | 3.23
Oxidkeramik AZ90, CS19 weiss |  | 360 | 2500 | 400 |  |  |  | 4.05
Reinnickel 2.4068 LC-Ni 99.2 | 370 | 205 |  |  | 1440 |  |  | 8.9

## thermoplastische Verbundwerkst.
Thermoplastische Verbundwerkstoff-Materialen (SGL-Group) | Dichte [g/cm^3] | Fasergehalt nach Gewicht [%] | Fasergehalt nach Volumen [%] | Dicke (pro Schicht) [mm] | Laminatendicke [mm] | Laminatabmessungen [mm] | Flächengewicht [g/m^2] | Schmelztemperatur [°C] | Glasübergangstemperatur [°C] | Wärmeformbeständigkeitstemperatur bei 8 MPa [°C] | Zugfestigkeit [MPa] | Zugmodul [GPa] | Bruchdehnung [%] | Biegefestigkeit 0° [MPa] | Biegemodul 0° [GPa] | Biegefestigkeit 90° [MPa] | Biegemodul 90° [GPa] | Charpy Schlagzähigkeit [kJ/m^2] | gekerbte Charpy Schlagzähigkeit [kJ/m^2] | Viskosität [cm^3/g] | Längenausdehnungskoeffizient [E-6/K] | vertikale Verarbeitungsschrumpfung [%] | parallele Verarbeitungsschrumpfung [%] | Wasseraufnahme [%]
CF-PA6 (Kohlenstofffaser Organoblech mit einer thermoplastischen Matrix) | 1.42 | 56 | 45 | 0.18 | 0,19-5 | 400x600 | 145 | 220 | 58 |  | 1800 | 115 | 1.48 | 1300 | 115 | 105 | 7.5
GF-PA6 (Glasfaser Organoblech mit einer thermoplastischen Matrix) | 1.79 | 65 | 45 | 0.19 | 0,19-5 | 400x600 | 220 | 220 | 58 |  | 1050 | 46 | 2.4 | 1085 | 42 | 65 | 10
CF-PA6 LFT (langkohlenstofffaserverstärkter Thermoplast, getrocknet) | 1.32 | 40 | [5 empty] | 220 | 58 | 206 | 295 | 30.9 | 1.2 | 450 | 25.2 |  |  | 58 | 16 | 123 | 2.9 | 0.25 | 0.09 | 3,5
CF-PA6 LFT (langkohlenstofffaserverstärkter Thermoplast, bedingt) | 1.32 | 40 | [5 empty] | 220 | 58 | 206 | 220 | 22.5 | 1.3 | 310 | 16.6 |  |  | 65 | 20 |  |  | -0.12 | -0.07
GF-PA6 LFT (langglasfaserverstärkter Thermoplast) | 1.36 | 30 | [5 empty] | 220 | 58
CF-PA6 UD-Band (unidirektional) | 1.42 | 56 | 45 | 0.18 |  |  | 255 (total) | 220 | 58 |  | 1800 | 115 | 1.48 | 1300 | 115 | 105 | 7.5
145 (fiber)
Kohlenstofffaserpolyamide 6 Organoblech | [10 empty] | 1800 | 115 | 1.48 | 1300 | 115 | 105 | 7.5
GF-PA6 UD-Band (unidirektional) | 1.79 | 65 | 45 | 0.19 |  |  | 337 (total) | 220 | 58 |  | 1050 | 46 | 2.4 | 1085 | 42 | 65 | 10
220 (fiber)

## Prepreg
Materialen mit Epoxy-Matrix | Zugfestigkeit [MPa] | Zugmodul [GPa] | Zugbelastung [%] | Poissonzahl [-] | Druckfestigkeit [MPa] | Druckmodul [GPa] | Druckbelastung [%] | Biegefestigkeit [MPa] | Biegemodul [GPa] | Zugfestifkeit 0° [MPa] | Zugfestifkeit 90° [MPa] | Zugmodul 0° [GPa] | Zugmodul 90° [GPa] | Druckfestigkeit 0° [MPa] | Druckfestigkeit 90° [MPa] | Druckmodul 0° [GPa] | Druckmodul 90° [GPa] | ILSS [MPa] | ILSS 0° [MPa] | ILSS 90° [MPa] | Scherfestigkeit in der Ebene [MPa] | Schermodul [GPa] | Schälfestigkeit [MPa] | Bruchzähigkeit K1C [MPa√m] | Zähigkeit G1C [J/m^2] | Harzdichte [g/cm^3] | Glasübergangstemperatur [°C] | Wärmeausdehnungskoeffizient [E-6/K] | Volumenschrumpfung [%] | Fasergehalt nach Volumen [%] | Faserdichte [g/cm^3] | Faserflächengewicht [g/m^2] | Filament pro Werg | Schichtdicke [mm] | Nominale Laminatdichte [g/cm^3] | Nominale Prepregflächengewicht [g/m^2]
HexPly M18 | 81.1 | 3.5 | 3.7 | 0.38 | 373 |  |  | 140 | 2.86 | [14 empty] | 0.89 | 193 | 1.16 | 198 |  | 1.12
HexPly M18/1 42% G947 UD (trocken, RT) | 66 | 4.2 | 1.58 | 0.4 | [5 empty] | 1750 | 55 | 127 | 9.3 | 1200 | 220 | 121 | 10.2 |  | 95 |  | 95 |  |  | 0.93 | 230 | 1.22 | 196 | 55 |  | 55 | 1.78 | 160 | 3000 | 0.165
HexPly M18/1 43% G939 Fabric (trocken, RT) | 66 | 4.2 | 1.58 | 0.4 | [5 empty] | 800 | 800 | 67 | 67 | 800 | 800 | 64 | 62 |  | 70 |  | 100 |  |  | 0.93 | 230 | 1.22 | 196 | 55 |  | 55 | 1.78 | 200 | 3000 | 0.227
HexPly 916 | 50 | 4.17 | 1.4 | 0.373 | 151.7 |  | 10.3 | 92 | 3.78 | [12 empty] | 1.52 |  |  |  | 1.3 | 146
HexPly 924 | 65 | 3.8 | 2.4 | 0.41 | 175 |  | 13 | 120 | 3.12 | [12 empty] | 1.34 |  | 0.83 | 150 | 1.3 | 190 |  | 1.6
HexPly 1454 | 65 | 3.06 | 3.3 | [22 empty] | 1.26 | 110
HexPly 108 | 59 | 3.54 | 1.7 |  |  |  |  | 94 | 2.48 | [16 empty] | 1.26 | 190
HexPly 6376 | 105 | 3.6 | 3.1 |  |  |  |  | 144 | 4.4 | [15 empty] | 432 | 1.31
HexPly M12 45% 46280 (trocken, Raumtemperatur) | 64 | 5.1 | 1.26 | 0.4 | [5 empty] | 550 | 650 | 65 | 57 | 650 | 730 | 57 | 61 |  | 60 |  | 75 |  |  |  |  | 1.24 |  | 72 |  | 50 | 1.75 | 280 | 6000 | 0.38
HexPly M12 37% 7781 (trocken, Raumtemperatur) | 64 | 5.1 | 1.26 | 0.4 | [5 empty] | 510 | 415 | 29 | 26 | 500 | 460 | 30 | 27 |  | 65 |  | 80 |  |  |  |  | 1.24 |  | 72 |  | 50 | 2.6 | 300 | E-Glass | 0.23
HexPly M12 TVR380/26% (trocken, Raumtemperatur) | 64 | 5.1 | 1.26 | 0.4 | [5 empty] | 1560 | 55 | 56 | 26 | 1300 | 214 | 58 | 16.5 |  | 95 |  | 67 |  |  |  |  | 1.24 |  | 72 |  | 60 | 2.56 | UD | R-Glass | 0.25
HexPly M42 52%/G1177 (Glass/Carbon) (trocken, Raumtemperatur) | 77 | 4 | 1.59 | 0.4 | [6 empty] | 400 |  | 38 |  | 650 |  |  |  | - | 68 | 79 | 3.58 | - | 1.83 | 990 | 1.26 | 193 | 59 |  | 42 | 2.1 | 185 |  | 0.21
HexPly M42 63%/120 (E-Glass) (trocken, Raumtemperatur) | 77 | 4 | 1.59 | 0.4 | [6 empty] | 280 |  | 17 |  | - |  |  |  | 55 | 49.7 | - | - | - | 1.83 | 990 | 1.26 | 193 | 59 |  | 35 | 2.6 | 107 |  | 0.15
HexPly M42 50%/G939 (HS Carbon) (trocken, Raumtemperatur) | 77 | 4 | 1.59 | 0.4 | [6 empty] | 850 |  | 62.8 |  | 730 |  |  |  | 65 | - | - | - | 49 | 1.83 | 990 | 1.26 | 193 | 59 |  | 55 | 1.78 | 220 |  | 0.22
HexPly M42 54%/G1088 (Glass/Carbon) (trocken, Raumtemperatur) | 77 | 4 | 1.59 | 0.4 | [6 empty] | 377 |  | 28 |  | - |  |  |  | 48 | - | 108 | 3 | 47 | 1.83 | 990 | 1.26 | 193 | 59 |  | 53 | 2.25 | 135 |  | 0.11
HexPly M35-4/38%/UD150/CHS/460 (RT) | 2000 | 142 |  |  | 1550 | - |  | 1700 | 117 | [8 empty] | 95 | [11 empty] | 53.4 |  | 150 | 24000 | 0.154 | 1.57
HexPly M35-4/38%/193P/CHS-12K (RT) | 980 | 65 |  |  | 830 | - |  | 1030 | 55 | [8 empty] | 60 | [11 empty] | 53.7 |  | 193 | 12000 | 0.2 | 1.56
HexPly M35-4/38%/245T2/CHS-3K (RT) | 950 | 67 |  |  | 900 | - |  | 990 | 55 | [8 empty] | 65 | [11 empty] | 54 |  | 245 | 3000 | 0.255 | 1.55
HexPly M35-4/42%/385T2/CHS-12K (RT) | 880 | 62 |  |  | 830 | 55 |  | 850 | 50 | [8 empty] | 47 | [11 empty] | 53.7 |  | 385 | 12000 | 0.398 | 1.54
HexPly M49/42%/200T2X2/CHS-3K | 1050 | 68 |  |  | 730 |  |  | 1000 | 60 | [8 empty] | 60 | [11 empty] | 47.8 |  | 200 | 3000 | 0.235 | 1.47
HexPly M49/42%/245T2/AS4-3K | 960 | 66 |  |  | 760 |  |  | 960 | 60 | [8 empty] | 57 | [11 empty] | 47.6 |  | 245 | 3000 | 0.286 | 1.47
HexPlyM49/42%/370T2/CHS-12K | 1000 | 66 |  |  | 650 |  |  | 800 | 55 | [8 empty] | 60 | [11 empty] | 47.5 |  | 370 | 12000 | 0.433 | 1.47
HexPly M49/39%/600T2X2/CHS-12K | 840 | 63 |  |  | 500 |  |  | 780 | 55 | [8 empty] | 62 | [11 empty] | 50.6 |  | 600 | 12000 | 0.659 | 1.47
HexPly M49/32%/600S8/GE-300 | 550 | 20 |  |  | 460 |  |  | 660 | 21 | [8 empty] | 56 | [11 empty] | 49.5 |  | 600 | E-Glass | 0.473 | 1.2
HexPly M47/38%/UD150/T700 | 2750 | 140 |  |  | 1450 |  |  | 1580 | 117 | [8 empty] | 83 | [11 empty] | 52.9 |  | 150 | 12000 | 0.158 | 1.54
HexPly M47/47%/200T2x2/AS4-3K | 930 | 69 |  |  | 830 |  |  | 950 | 56 | [8 empty] | 63 | [11 empty] | 44 |  | 200 | 3000 | 0.255 | 1.47
HexPly M47/42%/370T2/CHS-12K | 1100 | 66 |  |  | 800 |  |  | 900 | 53 | [8 empty] | 48 | [11 empty] | 49 |  | 370 | 12000 | 0.424 | 1.51
HexPly M47/42%/375S5/AS4-6K | 790 | 64 |  |  | 710 |  |  | 850 | 60 | [8 empty] | 60 | [11 empty] | 49 |  | 375 | 6000 | 0.43 | 1.5
HexPly M47/38%/660T2x2/T700-12K | 900 | 61 |  |  | 530 |  |  | 810 | 50 | [8 empty] | 48 | [11 empty] | 52.9 |  | 660 | 12000 | 0.693 | 1.54
HexPly M56/40% /280H5/AS4-3K | 897 | 68.2 |  |  | 852 | 58.6 | [11 empty] | 69.2 |  |  | 121 | 4.1 |  |  |  | 1.21 | 193 |  |  | 50.5 | 1.79 | 280 | 3000 | 0.292 | 1.5 | 467
HexPly M56/40%/285T2/AS4C-6K | 787 | 67 |  |  | 807 | 58 | [11 empty] | 65 |  |  | 99 | 3.7 |  |  |  | 1.21 | 194 |  |  | 50.3 | 1.79 | 285 | 6000 | 0.316 | 1.5 | 475
HexPly M56/40%/193PW/AS4-3K | 924 | 65.9 |  |  | 848 | 61.5 | [11 empty] | 74.1 |  |  | 128 | 3.5 |  |  |  | 1.21 | 219 |  |  | 50.1 | 1.79 | 193 | 3000 | 0.214 | 1.5 | 322
HexPly M56/35%/UD268/IM7-12K | 2730 | 182 |  |  | 1550 | 156 | [11 empty] | 98.6 |  |  | 81 | 4.5 |  |  |  | 1.21 | 204 |  |  | 58.8 | 1.78 | 268 | 12000 | 0.253 | 1.53 | 394
HexPly M56/35%/UD134/ AS7-12K | 2330 | 141 |  |  | 1308 | 129 | [11 empty] | 94.4 |  |  | 115 | 4.1 |  |  |  | 1.21 | 197 |  |  | 56.2 | 1.79 | 134 | 12000 | 0.134 | 1.53 | 206
HexPly M56/37%/7781 | 470 | 25 |  |  | - | - | [11 empty] | 87 |  |  | - | - |  |  |  | 1.21 | 211 |  |  | 44.6 | 2.54 | 300 | E-Glass | 0.263 | 1.81 | 476
HexPly M74 (trocken, RT) | 83 | 4.1 | [5 empty] | 69 | 4.1 | [16 empty] | 1.3 | 194
Verbundwerkzeug-Prepregs | Zugfestigkeit [MPa] | Zugmodul [GPa] | Zugbelastung [%] | Poissonzahl [-] | Druckfestigkeit [MPa] | Druckmodul [GPa] | Druckbelastung [%] | Biegefestigkeit [MPa] | Biegemodul [GPa] | Zugfestifkeit 0° [MPa] | Zugfestifkeit 90° [MPa] | Zugmodul 0° [GPa] | Zugmodul 90° [GPa] | Druckfestigkeit 0° [MPa] | Druckfestigkeit 90° [MPa] | Druckmodul 0° [GPa] | Druckmodul 90° [GPa] | ILSS [MPa] | ILSS 0° [MPa] | ILSS 90° | Scherfestigkeit in der Ebene [MPa] | Schermodul [GPa] | Schälfestigkeit [MPa] | Bruchzähigkeit K1C [MPa√m] | Zähigkeit G1C [J/m^2] | Harzdichte [g/cm^3] | Glasübergangstemperatur [°C] | Wärmeausdehnungskoeffizient [E-6/K] | Volumenschrumpfung [%] | Fasergehalt nach Volumen [%] | Faserdichte [g/cm^3] | Faserflächengewicht [g/m^2] | Filament pro Werg | Schichtdicke [mm] | Nominale Laminatdichte [g/cm^3] | Nominale Prepregflächengewicht [g/m^2]
TC890 (trocken, RT) | 765 | 70.3 |  |  | 644 | 68.3 |  | 673 | 133.1 | [8 empty] | 56 |  |  | 72.3 |  |  |  |  | 1.33 | 454
TC890 (trocken, bei 288°C) | 815 | 84.1 |  |  | 456 | 63.1 |  | 573 | 69.8 | [8 empty] | 48 |  |  | 78.1 | [5 empty] | 454
TenCate Cetex
TenCate Cetex TC1200 PEEK AS-4 |  |  |  | 0.33 | [5 empty] | 2280 | 86 | 130 | 10 | 1300 |  | 124 |  |  | 94 | 94 | 152 | 5.2 | [7 empty] | 59 |  | 146 |  |  |  | 218
TenCate Cetex TC1200 PEEK IM-7 | [7 empty] | 162 (bei 90°) |  | 2760 | 86 | 172 | 10 | 1210 |  | 123 |  | 96 | [11 empty] | 59 |  | 146
TenCate Cetex TC1200 S2 Glass Unitape |  |  |  | 0.29 |  |  |  | 1600 (bei 0°) | 53 (bei 0°) | 1520 |  | 52 |  | 1600 | 1600 | 53 | 53 |  | 86 |  | 77 | 3.3 | [7 empty] | 56 |  | 205 |  |  |  | 289

## Kohlenstofffaser
HexTow | Zugfestigkeit [MPa] | Zugmodul [GPa] | Bruchdehnung [%] | Faserdichte [g/cm^3] | Masse/Länge [g/m] | Fließgrenze [m/g] | Wergquerschnittsfläche [mm^2] | Filament pro Werg | Filamentendurchmesser [microns] | C-Gehalt [%] | Nenngewicht [kg] | Nennlänge [m]
HexTow IM8 (12K) | 6067 | 310 | 1.8 | 1.78 | 0.446 | 2.24 | 0.25 | 12000 | 5.2 | 95 | 1.8 | 4070
HexTow IM2A (12K) | 5309 | 276 | 1.7 | 1.78 | 0.446 | 2.24 | 0.25 | 12000 | 5.2 | 95 | 1.8 | 4070
HexTow IMA (12K) | 6067 | 297 | 1.8 | 1.79 | 0.445 | 2.25 | 0.25 | 12000 | 5.1 | 95 | 3.4 | 7679
HexTow IM7 (6K) | 5516 | 276 | 1.9 | 1.78 | 0.223 | 4.48 | 0.13 | 6000 | 5.2 | 95 | 2.3 | 10173
HexTow IM7 (12K) | 5654 | 276 | 1.9 | 1.78 | 0.446 | 2.24 | 0.25 | 12000 | 5.2 | 95 | 1.8 | 4070
HexTow IM5 (12k) | 5343 | 276 | 1.8 | 1.79 | 0.74 | 1.35 | 0.41 | 12000 | 6.6 |  | 3.6 | 5111
HexTow HM63 (12K) | 4344 | 441 | 1 | 1.83 | 0.42 | 2.39 | 0.23 | 12000 | 4.9 | 99 | 1.4 | 3264
HexTow AS7 (12K) | 4410 | 248 | 1.7 | 1.79 | 0.8 | 1.25 | 0.45 | 12000 | 6.9 | 94 | 3.6 | 4540
HexTow IM6 (12K) | 5723 | 279 | 1.9 | 1.76 | 0.446 | 2.24 | 0.25 | 12000 | 5.2 | 95 | 1.8 | 4070
HexTow AS4 (3K) | 4619 | 231 | 1.8 | 1.79 | 0.21 | 4.75 | 0.12 | 3000 | 7.1 | 94 | 2.7 | 12962
HexTow AS4 (6K) | 4413 | 231 | 1.7 | 1.79 | 0.427 | 2.34 | 0.24 | 6000 | 7.1 | 94 | 1.8 | 4250
HexTow AS4 (12K) | 4413 | 231 | 1.7 | 1.79 | 0.858 | 1.17 | 0.48 | 12000 | 7.1 | 94 | 4.5 | 5288
HexTow IM9 (12K) | 6136 | 304 | 1.9 | 1.8 | 0.335 | 2.99 | 0.19 | 12000 | 4.4 | 95 | 0.9 | 2710
HexTow IM10 (12K) | 6964 | 310 | 2 | 1.79 | 0.324 | 3.09 | 0.18 | 12000 | 4.4 | 95 | 0.9 | 2800

## TenCate UD Tapes
TenCate UD Tapes bei Raumtemperatur | Fasergehalt nach Volumen [%] | Harzgehalt nach Gewicht [%] | Dichte [g/cm^3] | Bandbreite [mm] | Banddicke [mm] | Zugfestifkeit 0° [MPa] | Zugfestifkeit 90° [MPa] | Zugmodul 0° [GPa] | Zugmodul 90° [GPa] | Druckfestigkeit 0° [MPa] | Druckfestigkeit 90° [MPa] | Druckmodul 0° [GPa] | Druckmodul 90° [GPa] | Biegefestigkeit 0° [MPa] | Biegefestigkeit 90° [MPa] | Biegemodul 0° [GPa] | Biegemodul 90° [GPa] | ILSS (Scherfestigkeit in der Ebene) [MPa] | Scherfestigkeit in der Ebene [MPa] | Schermodul in der Ebene [GPa] | Glasübergangstemperatur (Harz) [°C] | Schmelztemperatur (Harz) [°C] | Wärmeformbeständigkeitstemperatur (HDT) [°C] | Harzdichte [g/cm^3] | Zugfestigkeit (Harz) [MPa] | Zugmodul (Harz) [GPa] | Bruchdehnung (Harz) [%] | Streckdehnung [%] | Poissonzahl [-] | Druckfestigkeit [MPa] | Druckmodul [GPa] | Biegefestigkeit [MPa] | Biegemodul [GPa] | Izod Schlagzähigkeit ungekerbt [kJ/m^2] | Izod Schlagzähigkeit gekerbt [kJ/m^2] | Wärmeleitfähigkeit [W/mK]
TenCate Cetex TC910 Nylon 6 Glasfaser UD-Band |  | 40 | 1.73 | 166 | 0.25 | 900 |  | 30 |  | 345 |  |  |  | 1050 |  | 29 |  | 42 |  |  |  |  | 200
TenCate Cetex TC910 Nylon 6 Kohlenstofffaser UD-Band |  | 40 | 1.45 | 166 | 0.16 | 1900 |  | 100 |  | 375 |  |  |  | 950 |  | 97 |  | 43 |  |  |  |  | 200
TenCate Cetex TC920 Glasfaser PC/ABS UD-Band |  | 40 | 1.73 | 168 | 0.19 | 610 |  | 33.8 |  | 212 |  |  |  | 985 |  | 34.4 |  | 24 |  |  | 70 | 220 |  | 1.2
TenCate Cetex TC920 Kohlenstofffaser PC/ABS UD-Band |  | 45 | 1.46 | 168 | 0.13 | 1351 |  | 99.4 |  | 268 |  |  |  | 1088 |  | 87.9 |  | 25.8 |  |  | 70 | 220 |  | 1.2
TenCate Cetex TC930 Glasfaser HDPE UD-Band |  | 50 | 1.55 | 164 | 0.27 | 678 |  | 28.3 |  | 111 |  |  |  | 546 |  | 29.2 |  | 13.4 |  |  |  |  | 121 | 0.95 | 32 | 1.25 | 150 | 15
TenCate Cetex TC940 Glasfaser PET Unitape |  | 40 | 1.89 | 166 | 0.26 | 960 |  | 32 |  | 329 |  |  |  | 1215 |  | 32.2 |  | 41 |  |  |  | 254 | 79 | 1.3 | 79 | 0.7 | 70 | 15
TenCate Cetex TC940 Kohlenstofffaser PET Unitape |  | 40 | 1.53 | 166 | 0.25 | 1272 |  | 94.2 |  | 271 |  |  |  | 825 |  | 80.2 |  | 35.8 |  |  |  | 254 | 79 | 1.3 | 79 | 0.7 | 70 | 15
TenCate Cetex TC960 Glasfaser PP Unitape |  | 40 | 1.49 | 164 | 0.27 | 750 |  | 27.8 |  | 136 |  |  |  | 643 |  | 28.2 |  | 19.8 |  |  |  | 160 | 130 | 0.9 | 32 | 0.9 | 100
TenCate Cetex TC1100 PPS High Strength UD-Band | 59 |  | 1.6 |  |  | 2020 | 39 | 134 | 10 | 1100 |  | 117 |  |  | 68 |  |  | 82 |  | 3.5 | 90 | 280 |  | 1.35 | 90.3 | 3.8 |  | 3 | 0.36 | 148 | 2.965 | 125 | 3.725 | 199 | 15.6 | 0.19
TenCate Cetex TC1100 PPS Intermediate Modulus UD-Band | 59 |  | 1.6 |  |  | 2760 | 39 | 152 | 10 | 1280 |  | 124 |  |  | 65 | [5 empty] | 90 | 280 |  | 1.35 | 90.3 | 3.8 |  | 3 | 0.36 | 148 | 2.965 | 125 | 3.725 | 199 | 15.6 | 0.19
TenCate Cetex TC1100 mit E-Glass 7781 | 47.5 |  | 1.92 |  |  | 339 | 333 | 21.4 | 20 | 425 | 295 | 25.5 | 24.1 | 512 | 390 | 22.8 | 20 | 80 |  | 3.71 | 90 | 280
TenCate Cetex TC1101 mit Kohlenstoff 3K | 50 |  | 1.55 |  |  | 757 | 754 | 55.8 | 53.8 | 643 | 637 | 51.7 | 51.7 | 1027 | 831 | 60 | 44.8 | 119 |  | 4.04
TenCate Cetex TC1200 S2 Glass Unitape | 56 | 29 |  |  |  | 1520 |  | 52 |  | 1600 | 1600 | 53 | 53 | 1600 |  | 53 |  | 86 (bei 0°) | 77 | 3.3
TenCate Cetex TC1220 PEEK UD-Tape | 59 | 34 |  |  |  | 2400 | 85 | 145 | 10 | 1300 |  | 124 |  |  | 160 |  |  | 95 (bei 0°/90°) | 150 | 5.2 | 143 | 343 |  | 1.28
TenCate Cetex TC1320 PEKK ON AS4D Unitape |  | 34 |  |  |  | 2300 | 87.5 | 139 | 10.5 | 1400 | 208 | 124 | 11.2 | 1655 | 139 | 118 |  |  | 145 | 5.2 | 159 | 337

## Victrex PEEK
Carbon Fiber Reinforced Grades | Zugfestigkeit [MPa] | Zugmodul [GPa] | Zugdehnung [%] | Druckfestigkeit [MPa] | Biegefestigkeit [MPa] | Biegemodul [GPa] | Charpy Schlagzähigkeit [kJ/m^2] | gekerbte Charpy Schlagzähigkeit [kJ/m^2] | Izod Schlagzähigkeit [kJ/m^2] | gekerbte Izod Schlagzähigkeit [kJ/m^2] | Dichte [g/cm^3] | Schmelztemperatur [°C] | Glasübergangstemperatur [°C] | Wärmeausdehnungskoeffizient [E-6/K] | Fasergehalt nach Volumen [%] | Wasseraufnahme durch Eintauchen [%]
VICTREX PEEK 90CA30, RT | 275 | 28 | 1.4 | 300 | 380 | 24 | 45 | 6 | 40 | 7 | 1.4 | 343 | 143 | 5 | 30 | 0.3
VICTREX PEEK 90CA30, 125°C | 180 |  |  | 200 | 275 | [5 empty] | 1.4 | 343 | 143 |  | 30 | 0.5
VICTREX PEEK 90HMF20, RT | 290 | 22 | 1.9 | 270 | 400 | 20 | 60 | 7.5 | 60 | 8.5 | 1.37 | 343 | 143 | 5.5 | 20 | 0.4
VICTREX PEEK 90HMF20, 125°C | 190 |  |  | 200 | 290 | [5 empty] | 1.37 | 343 | 143 |  | 20 | 0.4
VICTREX PEEK 90HMF40, RT | 330 | 43 | 1.2 | 310 | 475 | 37 | 60 | 8 | 60 | 10.5 | 1.45 | 343 | 143 | 3 | 40 | 0.3
VICTREX PEEK 90HMF40, 125°C | 220 |  |  | 250 | 350 | [5 empty] | 1.45 | 343 | 143 |  | 40 | 0.4
VICTREX PEEK 150CA30, RT | 270 | 28 | 1.5 | 300 | 380 | 24 | 45 | 6 | 40 | 7.5 | 1.4 | 343 | 143 | 5 | 30 | 0.3
VICTREX PEEK 150CA30, 125°C | 170 |  |  | 200 | 275 | [5 empty] | 1.4 | 343 | 143 |  | 30 | 0.5
VICTREX PEEK 450CA20, RT | 230 | 19.5 | 2.1 |  | 340 | 16.5 |  |  | 40 | 9.5 | 1.37 | 343 | 143 | 8 | 20 | 0.35
VICTREX PEEK 450CA30, RT | 265 | 1.7 | 1.7 | 320 | 380 | 24 | 45 | 7 | 50 | 10.5 | 1.4 | 343 | 143 | 5 | 30 | 0.3
VICTREX PEEK 450CA30, 125°C | 160 |  |  | 200 | 275 | [5 empty] | 1.4 | 343 | 143 |  | 30 | 0.5
VICTREX PEEK 450CA40, RT | 285 | 35 | 1.5 | 360 | 425 | 30 |  |  | 20 | 11 | 1.44 | 343 | 143 | 5 | 40 | 0.25
VICTREX PEEK 450CA40, 125°C | 175 |  |  | 230 | 290 | [5 empty] | 1.44 | 343 | 143 |  | 40 | 0.5
VICTREX PEEK 650CA30, RT | 250 | 25 | 1.9 | 280 | 370 | 21.5 | 60 | 10.5 | 60 | 12 | 1.4 | 343 | 143 | 6 | 30 | 0.3
VICTREX PEEK 650CA30, 125°C | 150 |  |  | 180 | 250 | [5 empty] | 1.4 | 343 | 143 |  | 30 | 0.5
Friction and Wear Polymer Grades
VICTREX PEEK 150FC30, RT | 160 | 13.5 | 2 | 170 | 230 | 12 | 30 | 4 | 30 | 5.5 | 1.45 | 343 | 143 | 12 | 30 | 0.3
VICTREX PEEK 150FC30, 125°C | 100 |  |  | 110 | 160 | [5 empty] | 1.45 | 343 | 143 | 9 | 30 | 0.5
VICTREX PEEK 150FW30, RT | 200 | 16 | 1.8 | 210 | 280 | 14 | 35 | 5 | 35 | 6.5 | 1.43 | 343 | 143 |  | 30 | 0.3
VICTREX PEEK 150FW30, 125°C | 115 |  |  | 155 | 170 | [5 empty] | 1.43 | 343 | 143 |  | 30 | 0.5
VICTREX PEEK 450FE20, RT | 78 | 3.2 | 25 | 105 | 125 | 3.2 | n/a | 6 | n/a | 8 | 1.4 | 343 | 143 | 40 | 20
VICTREX PEEK 450FE20, 125°C |  |  |  | 65 | 70 | [5 empty] | 1.4 | 343 | 143 |  | 20
VICTREX PEEK 450FC30, RT | 150 | 13 | 2.3 | 170 | 230 | 11.5 | 35 | 5 | 35 | 7 | 1.45 | 343 | 143 | 15 | 30 | 0.35
VICTREX PEEK 450FC20, 125°C | 95 |  |  | 110 | 160 | [5 empty] | 1.45 | 343 | 143 |  | 30 | 0.5
Glass-Filled-Grades
VICTREX PEEK 90GL30, RT | 195 | 11.5 | 2.4 | 250 | 290 | 11.5 | 45 | 7.5 | 45 | 10 | 1.52 | 343 | 143 | 20 | 30 | 0.3
VICTREX PEEK 90GL30, 125°C | 130 |  |  | 160 | 210 | [5 empty] | 1.52 | 343 | 143 |  | 30 | 0.5
VICTREX PEEK 90GL60, RT | 240 | 25 | 1.5 | 230 | 360 | 23.5 |  |  | 50 | 11.5 | 1.83 | 343 | 143 | 13 | 60 | 0.4
VICTREX PEEK 90GL60, 125°C | 150 |  |  | 140 | [6 empty] | 1.83 | 343 | 143 |  | 60
VICTREX PEEK 450GL15, RT | 145 | 7.5 | 4 | 200 | 240 | 7.2 | 60 | 5.5 | 60 | 7 | 1.38 | 343 | 143 | 25 | 15 | 0.4
VICTREX PEEK 450GL15, 125°C | 80 |  |  | 130 | [6 empty] | 1.38 | 343 | 143 |  | 15 | 0.55
VICTREX PEEK 450GL30, RT | 185 | 11.5 | 2.8 | 250 | 275 | 11 | 55 | 8 | 65 | 12 | 1.51 | 343 | 143 | 18 | 30 | 0.3
VICTREX PEEK 450GL30, 125°C | 115 |  |  | 160 | 190 | [5 empty] | 1.51 | 343 | 143 |  | 30 | 0.5
VICTREX PEEK 650gl30, RT | 170 | 11.5 | 2.9 | 190 | 260 | 10 | 70 | 12 | 65 | 12 | 1.51 | 343 | 143 | 18 | 30 | 0.3
VICTREX PEEK 650gl30, 125°C | 95 |  |  | 120 | 170 | [5 empty] | 1.51 | 343 | 143 |  | 30 | 0.5

## Vergleichsmaterialien
Materialien | Zugfestigkeit [MPa] | Zugmodul [GPa] | Druckfestigkeit [MPa] | Biegefestigkeit [MPa] | Schmelztemperatur [°C] | Glasübergangstemperatur [°C] | Fasergehalt nach Volumen [%] | Dichte [g/cm^3] | Harzdichte [g/cm^3] | Faserdichte [g/cm^3] | Nominale Laminatdichte [g/cm^3]
Reinaluminium Al99,5 - EN AW-1050A | 80 | 70 |  |  | 660 |  |  | 2.7
Reintitan Grade 1 | 241 | 105 |  |  | 1668 |  |  | 4.51
Unlegierter Vergütungsstahl C45E/C45R | 775 | 210 |  |  | 1536 |  |  | 7.7
Cu-OFE M/R220 | 240 | 118 |  |  | 1083 |  |  | 8.94
Nichtoxidkeramik CeSinit, CS40 |  | 320 | 3000 | 850 |  |  |  | 3.23
Oxidkeramik AZ90, CS19 weiss |  | 360 | 2500 | 400 |  |  |  | 4.05
Reinnickel 2.4068 LC-Ni 99.2 | 370 | 205 |  |  | 1440 |  |  | 8.9